## табл 1 2 3
Устойчивость пигмента к действию химических реагентов, балы указаны в табл.1
Таблица 1.
Наименование пигмента | Натрия гидроокись | Натрий сернокислый | Натрий углекислый | Авироль | Стеарокс
Массовая концентрация, г/дм3
Пигмент ярко-красный 4Ж | 70 | 20 | 25 | 2 | 2
Температура, С
| 20 | 85 | 80 | 45 | 45
Время обработки,ч
| 48 | 2 | 2 | 1 | 1
Пигмент ярко-красный 4Ж | 4 | 4 | 4 | 4 | 4
По физико-химическим показателям пигмент ярко-красный 4m (водная паста)
должен соответствовать требованиям и нормам СТП 08-286-95
Таблица 2.
Наименование показателя |  |  |  | Норма
Относительная красящая способность (к-ция), % |  |  |  | 100
Оттенок |  |  |  | соответствует оттенку стандар.образца
Массовая доля пигмента в пасте, % не менее |  |  |  | 20,0
Массовая доля (в пересчете на пигмент с массовой долей 100%):
вещест , растворимых в воде,% |  |  |  | 1.5
солей железа в пересчете на железо, %, не более |  |  |  | 0,10
солей кальция и магния в пересчете на кальций, % не более |  |  |  | 0,20
показатели активности водородных ионов водной суспензии с массовой долей 1%, ед.рН |  |  |  | 6,0-8,0
массовая доля ( в пересчете на пигмент с массовой долей 100%:
механических примесей,% не более |  |  |  | 0.3
свободного азота, % не более |  |  |  | 1.7
Характеристика исходного сырья и материалов
Таблица 3.
Наименование сырья, материалов, полупродуктов | ГОСТ, ОС, ТУ | Показатели, обязательны для проверки |  | Регламентируемые показатели, обязательны для проверки
1 | 2 | 3 |  | 4
2,5-дихлоранимен | ТУ6-14-824-85С изм.1,2 | внешний вид температура кристализ. высушенного продукта С, |  | чешуйки или плавленный продукт кристаллич. структуры светлосерого цвета 48,0
|  | не менее |  | 48,0
|  | массовая доля амминов в расчете на моляр. массу дихлоранимина ,% не менее |  | 99
Примечание:допускается использование в производстве пигмента яркокрасного 4Ж(в/п)
2,5-дихлоранимина импортного, с показателем массовой доли аминов в расчете на мол.массу
дихлоранимина,%, 94,0-99,0
Азотол ОА | ТУ6-36-5800151-125-90 | внешний вид |  | однородный порошок светло-коричневого цвета
|  | мас.доля азота в высушенном продукте,% не менее |  | 97,0
|  | температура начала плавления, С не менее |  | 164.5
Примечание: допускается использование в производстве пигмента яркокрасного 4Ж(в/п)
азата ОА импортного, с показателями: массовая доля азота в высушенном продукте ,%, не менее 98,0-99,0. Температура начала плавления, С не менее 164,5
Кислота соляная из абгазов хлороорг. пр-в,М.Б, сорт | ТУ 6-01-04689381-80-92 с изм.1 | внешний вид |  | прозрачная, бесцветная или желтоватого цвета жидкость без взвешенных или эмульгирован.частиц
|  | мас. доля хлористого водорода ( ), % не менее |  | 30,0
Примечание: допускается поставка и использование соляной кислоты марки А и марки Б
высшего и первого сорта) с массовой долей хлористого водорода не менее 27,5%
Нитрит натрия технический,1сорт | ГОСТ 1 19906-74 с изм.1,2,3,4 | внешний вид |  | белые кристалы с сероватым или желтоватым оттенком
|  | мас.доля нитрита Na (NaNo2), % не менее |  | 98.5
или
Натрий азотокислый (нитрит Na), в р-ре, I сорт | ТУ 38.1021278-90 | внешний вид |  | бесцветная светложелтая или с зеленоватым оттенком жидкость
|  | мас. к-ция, нитрита NA, г/дм3, неменее |  | 280,0
1 | 2 | 3 |  | 4
Кислота сульфаминовая (амидосульфоновая) техн. М.Б. | ТУ 36-0204192-1030-89 с изм.1,2 | внешний вид |  | кристал. продукт от белого до светлосерого цвета
|  | мас.доля сульфаминов к-ты, % не менее |  | 86,0
Натрий уксусно-кислый технический | ГОСТ 2080-76 с изм.1,2 | внешний вид |  | однородные кристаллы белого цвета
|  | мас.доля 3-х водного уксусн.кислоты Nа (CH3COONа. 3H2О),% |  | 98,0
или
Натрий уксуснокислый безводный | ТУ6-37-5800151-169-90 | внешний вид |  | однородные кристалы белого цвета
|  | мас.доля уксуснокисл. Nа, % не менее |  | 97,0
Натрий едкий технический марки РД, сорт I | ГОСТ 2263-79 с изм. 1,2 | внешний вид |  | бесцветный или окрашенная жидкость. Допускается выкристализ.осадок
|  | мас.доля гидроксида Nа,% |  | 44,0
Уксусная кислота синтетическая | ГОСТ 1984-74 с изм.1,2 | внешний вид |  | бесцветная прозрачная жидкость без механич. Примисей
|  | мас.доля уксусн.кислоты, % |  | 99,5
Оксанол О-18 | ТУ -6-14-275-80 с изм.1,2 | внешний вид |  | пастообразная масса от кремового до желтоватого цвета
|  | показатель активности водород. Ионов водного р-ра с мас.долей 10%, не более, ед.рH |  | 10,0
Кислота олеиновая | ГОСТ 7580-91 | мас.доля жирных к-т в безводном продукте,% не менее |  | 97,4
|  | мас.доля неомыленных и неомыллемых в-в, %, не менее |  | 2,5

## табл4
Нормы образования отходов производство на 1т (100%-ую.т) и охрана О.С.
Таблица 4.
Наименование отхода, характер, состав, ап-т или стадия образования | Ед.изм. | Норма образования отходов по регламенту, кг норма выброса,кг. | Направл.использов., метод очистки или уничтожения
1 | 2 | 3 | 4
1. Твердые отходы:
1) мешки бумажные из-под уксуснокислого натрия |  | 12,0 12,0 | не используются направлен. В макулатуру
2) мешки полипропиленовые из-под: |  | 9,8 9,8 | не используются вывоз на горсвалку
азотола ОА |  | 3,8
уксуснокислого Nа |  | 6,0
сульфаминов. кислоты |  | 0,06 0,06 | не используются. Вывозятся на гор свалку
4) вкладыши полиэтиленовые из-под: | кг | 3,01 3,01 | не используются. Вывозятся на гор свалку
уксуснокислого Nа | кг | 3,0
сульфаминов. кислоты
5) барабаны картонно-набивные из-под: | кг | 60,0 | не используются. Вывозятся на гор свалку
азотола ОА |  | 60,0
6) бочки метал. из-под: |  | 18,7 18,7 | Не используется направляется в металл
2,5-дихлоранилина (азоалина алого 2Ж) |  | 18,7
7) Фильтр, материалы, (салфетки), в том числе: |  | 15,0 15,0 | не используются. Вывозятся на гор свалку
- бельтинга |  | 8,0
- иглопробивной ткани |  | 2,6
- бязи |  | 0,3
-ТЛФ-5 |  | 3,0
- лавсана |  | 0,3
- сукна |  | 0,2
- марли |  | 0,1
-бумаги фильтров. |  | 0,4
2,5-дихлоранилина |  | 2,0
азотола ОА |  | 0,4
уксуснокислого Nа |  | 0,3
1 | 2 | 3 | 4
9) , стадия очистной фильтрации р-ра |  |  | не используются. Вывозятся на гор свалку
диазосоед., фильтр-пресс поз.26-I, потол №12б |  | 135,5/135,5
побочные продукты диазотир. (смола, разложившиеся диазосоед.) | кг | 23,6
соль поваренная | кг | 3,5
вода |  | 108,4
2. Жидкие отходы:
1.) Фильтрат, стадия фильтрации,ф/пресс поз.44 (I-2), поток №26 в том числе: |  | 87944,5 87944,5 | Не используется. Поступают в пром грязную канализацию, затем в пруд накопитель, после чего на закачку в подземные надежно изолированные горизонты
пигмент ярко-красный |  | 26,6
диазосоединения |  | 32,9
олеоновая к-та |  | 11,0
побоч.прод.сочетания |  | 151,7
соль поваренная |  | 634,4
уксусная кислота |  | 230,7
уксуснокислого Nа |  | 306,8
оксанол О-18 |  | 71,5
вода и примеси |  | 86 620,4
2.) Промывные воды, в том числе: | кг | 57875,9 57875,9 | Не используется. Поступают в пром грязную канализацию, затем в пруд накопитель, после чего на закачку в подземные надежно изолированные горизонты
соль поваренная |  | 133,2
уксусная кислота |  | 50,7
уксуснокислого Nа |  | 18,5
сульфат Nа |  | 3,5
вода |  | 57670,0
3) Промывные воды, в том числе: | кг | 19200,0 19200,0 | Не используется. Поступают в пром грязную канализацию, затем в пруд накопитель, после чего на закачку в подземные надежно изолированные горизонты
- от промывки оборудования под ремонт и переход под др. марки красителей; |  | 18000,0
- от мытья полов |  | 1200,0
4) Потери на стадии приготовления солянокислого 2,5-дихлоранилина, ап-т поз.I потол №5, в том числе: | кг | 5,8 5,8 | Не используется.Смываются водой в промгрязную канализацию.
2,5-дихлоранилин | кг | 5,8
1 | 2 | 3 | 4
5) Потери на мтадии приготовления р-ра натриевой соли азотола ОА, поток №18 в ом числе: | кг | 8,0 8,0 | Не используется.Смываются водой в промгрязную канализацию.
азотола ОА |  | 8,0
6)Потери на стадии очистной фильтрации, ап-т поз.34 ф/пресс поз.26-I, поток №1а | кг | 1,2 1,2 | Не используется.Смываются водой в промгрязную канализацию.
7) Потери на стадии приготовления Nа уксуснокислого, ап-т поз.502, поток №20а | кг | 6,9 6,9 | Не используется.Смываются водой в промгрязную канализацию.
3. Газообразные отходы
1) Азот, стадия диазотирования, ап-т поз.26 поток №12 | кг | 1,2 1,2 | Не используется выбрасывается в атмосферу.
2) Хлористый водород, стадия диазотирования, …. поз.45а, поток №3а | кг | 0,00306 0,000236 | Поступ. на сист.упавл. Выбрасывается в атмосферу
хлористый водород 9прим. Соляной к-ты в примен емкости поз.114а) 9115а) | кг | 0,1379 0,0104 | Поступ. на сист.упавл. Выбрасывается в атмосферу

## табл.5
Характеристика пожаровзрывоопасных и токсических свойств сырья, полупродуктов, готовой продукции и отходов производства
[6 empty] | Таблица 5. | [7 empty] | Продолжение Таблицы 5. | [7 empty] | Продолжение Таблицы 5.
Наименование сырья, полупродуктов, готов. подукции (в-ва,%масс) отходов пр-ва | Кл. опасности(ГОСТ12.I.007-76) | Агрес. состоя- ние при н.у. | gпаров (газа) по воздуху | Уд.вес д/тв.жидких в-в, г/см3 | Растворимость в воде,% масс | Возможно ли воспламенение или взрыв при возд-ыш на него |  | Наименование сырья, полупродуктов, готовой продукции (в-ва,%) | температура град.С | [5 empty] | пределы воспламенения |  |  |  |  | Наименование сырья, полупродуктов, готовой продукции (в-ва,%) | АДК в воздухе раб зоны производств.помещений, (мг/м3) | Характеристика токсичности (воздействие на организм человека) | НТД
[9 empty] | кипения | плавления | самовоспламен. | воспламен. | вспышки | начало термическ. разложен. | концентрация(%об) |  | темпера- тура, град.С |  | аэровзвеси (г/см3) дисперсность
[6 empty] | воды (да, нет) | кислорода (да, нет) | [7 empty] | нижний | верхний | нижний | верхний | нижний
1 | 2 | 3 | 4 | 5 | 6 | 7 | 8 | 9 | 10 | 11 | 12 | 13 | 14 | 15 | 16 | 17 | 18 | 19 | 20 | 21 | 22 | 23 | 24
Пигмент ярко-красный 4Ж (в/п) | 3 | твердое | - | - | не растворим | нет | нет | Пигмент ярко-красный 4Ж (в/п) | В сухом виде горючий порошок | [10 empty] | Пигмент ярко-красный 4Ж (в/п) | не нормировано | Вещество умеренно опасное. При попадании на кожные покровы и слизистые оболочки глаз, краситель может вызвать раздражение | Справочник "Пожаро взрывоопасных веществ и материалов и средства их тушения под ред.А.Н.Баратова
[11 empty] | 652 | 285 |  |  | 65г/м3
Азотол ОА | 3 | твердое | - | - | не растворим | нет | нет | Азотол ОА |  |  | аэро- геля 204 |  |  |  | 24,6 г/м3 аэро- |  |  |  |  | Азотол ОА | 3,0 | Вещество умеренно опасное. Действует на почки, нарушая их азот выдел. Функцию, анемирующее действует на кровь. Кумулятивные действия не выявлены. | ТУ6-36-5800151-125-90
2,5 дихлоранилин | 2 | твердое | - | - | не растворим | нет | нет | 2,5 дихлоранилин | 251 | 50 горючее | 677 в-во |  | 164 | [6 empty] | 2,5 дихлоранилин | 0,5 | Вещество высокоопасное.Метигемоглобино-образователь, нарушает функции центральной нервной системы, печени, почек. Может проникать в организм человека ч/з неповрежденную кожу. | Справочник вредные хим. Вещества. Азотсодержащие соединения под ред. Курлядского Б.А.
Нитрит Nа(сухой) | 1 | твердое | - | 2.17 | при 20гр.С 82,9 (г/100г) | нет | нет | Нитрит Nа(сухой) | 284 | не горючее вещество. Способствует самовозгоранию горючих материалов. Является окислителем. Взаимодействие с горючими веществами может сопровождаться взрывом. | [9 empty] | Нитрит Nа(сухой) | 0,1 | Вещество чрезвычайно опасное. При попадании в организм человека вызывает расширение сосудов, а также образование в крови метгемоглобина. При попадании влажного нитрита Nа на кожу наблюдается ее раздражение. В кислой среде разлагается с выделением окислов азота. | ГОСТ 19906-74 с изм.I-4
Кислота сульфаминовая | 3 | твердое | - | 2.126 | 175000 (мг/л) | нет | нет | Кислота сульфаминовая | - | 205 | аэрогель 597 | 205г/м3 не восп-ла- мен | [7 empty] | Кислота сульфаминовая | 2,0 | Вещество умеренно опасное. Обладает слабовыраженными кумулятивными действиями на кожу и слизистые оболочки глаз. | ГОСТ 12.1.005-88 с изм.I-7
Кислота соляная | 2 | жидкое | - | 1.137 | - |  |  | Кислота соляная | 110 | не горючее вещество. Реагирует с металлами с выделением водорода.Сильные окислители вызывают выделение газообр.хлора. | [9 empty] | Кислота соляная | 5,0
Жидкий натрий | 2 | жидкое | - | 1.4 | 107 г/100г при 20 град.С | нет | нет | Жидкий натрий | [11 empty] | Жидкий натрий
Уксоснокислый Nа (безводный) | 4 | твердое |  | 1528 кг/м3 | растворим | нет | нет | Уксоснокислый Nа (безводный) |  | 324 | 565 | 475 горющее в-во |  |  | 162 г/м2 |  |  |  |  | Уксоснокислый Nа (безводный)
Уксусная кислота | 3 | жидкое | - | 1049 кг/м3 | растворим неогран. | нет | нет | Уксусная кислота | 118.1 | 16.6 | 465 | 61 легковоспламен. ж-сть | 40 | - | 4 | 19.9 | 35 | 76 | - | Уксусная кислота |  | Умеренно опасный . Растворы уксус. К-ты с массов. Долей 30% и выше при соприкосновении с кожей вызывают ожоги. Пары раздражают слизистые оболочки дыхательных путей. | ГОСТ 12.1.005-88 с изм.I-7, Баратов т.2 стр.256
1 | 2 | 3 | 4 | 5 | 6 | 7 | 8 | 9 | 10 | 11 | 12 | 13 | 14 | 15 | 16 | 17 | 18 | 19 | 20 | 21 | 22 | 23 | 24
Оксанол 0-18 | 3 | жидкое | - | - | - | нет | нет | Оксанол 0-18 |  |  |  | о.т. 326 | 258 | [6 empty] | Оксанол 0-18 |  | Вещество умеренно опасное. Может действовать на нервную систему, печень, почки. Обладает умеренно выраженными кумулятивными свойствами. Умеренно раздражает кожу и слизистую оболочку глаз. | ТУ 6-14-275-80 с изм. 1,2
Олиновая кислота | 3 | жидкое | - | 891 кг/м3 | не растворим | нет | нет | Олиновая кислота | 285-286 | 14 | 280 горю- чее в-во |  | 189 | [6 empty] | Олиновая кислота |  | Оказывает раздражительное действие на кожу и слизистую оболочку, вызывает экзему. | Баратов т.2 стр.65

## табл 6 7
Взрывопожарная и пожарная опасности производственных зданий, помещений и наружных установок.
Таблица 6
Наименование производственных зданий, наружных установок | Категория взрывопожар. Опасности помещений и зданий (НПБI05-95) | Классификация зон внутри и вне помещений для выбора и установки электрооборуд. (ЛЭУ) |  | Границы технолог блоков, значения энергетич.показателей и категорий взрывоопасности блоков
|  | класс взрывоопасной и опасной зоны | категория и группа взрывоопасных смесей
Цех №1
Основной корпус
Реакционное отделение | ВI | помещение сырое, с хим активной средой | ПА, ТI
Возможные неполадки аварийные ситуации и способы их ликвидации.
Таблица7.
Возможные производственные неполадки, аварийные ситуации | Предельно допустимые значения параметров, превышение (снижение) которых может привести к аварии | Причины возникновения производственных неполадок, аварийные ситуации |  | Действия персонала по предупреждению производственных неполадок и аварийных ситуаций
Загазованность рабочего помещения, цеха окисями азота при ведении процесса диазотирования ( ап-т поз.26) | Температура диазотирования в ап-те поз.26 5-10 град.С | Температура диазотирования в ап-те поз.26 более 10 град.С. |  | Прекратить загрузку нитрита натрия в аппарат поз.26, охладить реакционную массу пуском рассола в змеевик аппарата поз.26 до 0 град.С. Остановить мешалку аппарата поз.26. Принять меры по проветриванию помещений
Загорание сухого разложившегося диазосадинения в вентиляционных газоходах В-19 | Чистку вентиляционной системы проводить согласно графика, утвержденного техническим директором ОАО "Пигмент" | Неправильное регулирование скорости при даче нитрита натрия, несвоевременная чистка вентиляции |  | Прекратить загрузку сырья в аппарат поз.26. Отключить вентиляцию ВI. Включить пожаротушение. Охладить реактивную массу до 0 град.С. Вызвать команду по ПЧ и ВГСО.
Примечание: аварийная остановка производства осуществляется согласно : "Плану ликвидации аварийных ситуаций и аварий".

## табл8
Защита технологического процесса и оборудования от аварий и травмирования работающих
Таблица 8
Наименование оборудования, стадий технологического производства | Категория взрывоопасности технолог. блока | Контрол. параметр или наименование защищенного участка (места) оборудования | Допуст. лим. Контролируемого параметра или опасности защищаемого участка 9места) оборудов. | Предусмотрен. защита оборудования, стадии технолигичес- кого процесса
Приемная емкость со сменной к-ты поз.114а |  | уровень соляной кислоты | 2000 мм | сигнализ max уровня с целью предотвращения переполнения емкости
Напорный бак нитрита натрия поз.03 |  | урень нитрита натрия | 2800м | сигнализ max уровня с целью предотвращения переполнения емкости
напорный бак соляной кислоты поз.02 |  | уровень соляной кислоты | 2100м | сигнализ max уровня с целью предотвращения переполнения емкости
напорный бак едкого натрия поз.04 |  | уровень едкого натрия | 2800м | сигнализ max уровня с целью предотвращения переполнения емкости

## наличие и амортиз за март
Наличие и амортизация за март 2008г. (135) 1цех, Соболев С.П.
№ карт | Наименование номер модели | Шифр (код), норма ат.от. |  | ввод в эксплуатацию | кол-во | бал… на начало месяца | Амортиз на начало | Амортиз за месяц | Амортиз. за полный срок службы | Остаточ- ная ст-ть
1 | 2 | 3 |  | 4 | 5 | 6 | 7 | 8 | 9 | 10
| К-1 основной корпус | 10001 | 1% | 01,1949 | 1,0 | 2295707,42 | 1293651,75 | 1913,09 | 1295564,84 | 1000142.58
26 | Б-чан для диазотирования с мешалкой без давления | 43214 | 9.1% | 01,1949 | 1,0 | 27154,40 | 27154,40 |  | 27154,40
34 | Б-монте | 43214 | 9.1% | 01,1949 | 1,0 | 30264,55 | 30264,55 |  | 30264,55
4 | Б-чан д/раствор с мин. Без.р. | 43214 | 9.1% | 01,1949 | 1,0 | 24002,92 | 24002,92 |  | 24002,92
44 | Б-монте | 43214 | 9.1% | 01.1949 | 1,0 | 32217.43 | 32217,46 |  | 32217,43
25 | Фильтр пресс ПМ-100-10008454 | 43256 | 16.7% | 03,1986 | 1,0 | 74860,16 | 74860,16 |  | 74860,16
ГУ-2 | Насос V-65/50/160 | 41502 | 12.5% | 12,2001 | 1,0 | 35750,00 | 27557,60 | 372,40 | 27930,00 | 7820,00
ГУ-1 | Вентилятор В-Ц14-46-2.5.Н1 3 квт Мв | 41606 | 11.1% | 01,2001 | 1,0 | 11020,00 | 8664,90 | 101,94 | 8766,84 | 2253,16
ГУ-1 | Вентилятор н/ж Ц-14-46 №5 | 14219552 | 11.76% | 02,2008 | 1,0 | 50902,41 |  | 498,84 | 498,84 | 50403,57
25 | Аппар.вертик. СТ3 V=14000л | 142919315 | 11.76% | 12,2007 | 1,0 | 12770,00 | 250,30 | 125,15 | 375,45 | 12394,55
ГУ-1 | Насос К-160/30 | 41503 | 10% | 121984 | 1,0 | 2004,71 | 2004,71 |  | 2004,71
44-1 | Фильтр-пресс р.1200х1200 | 142919000 | 11.76% | 122007 | 1,0 | 9020,00 | 9020,00 |  | 9020,00
44-2 | Фильтр-пресс р.1000х1000 | 142919000 | 11.76% | 122007 | 1,0 | 9020,00 | 9020,00 |  | 9020,00
502 | ап-т тит.с плоским днищем и крышкой | 142919000 | 11.76% | 03,2004 | 1,0 | 717564,07 | 260766,42 | 7032,13 | 267798,55 | 449765,52
1 | ап-т тип с плоским днищем и крышкой | 142919000 | 11.76% | 03,2004 | 1,0 | 221497,02 | 102021,49 | 2170,67 | 104192,16 | 117304,86
45а | Мерник соляной к-ты верт. V-200-700л | 142919000 | 11.76% | 12,2007 | 5,0 | 2250,00 | 2250,00 |  | 2250,00
48 | Мерник нитрата натрия верт.ст3V=720 | 14291900 | 11.76% | 12,2007 | 1,0 | 1350,00 | 1350,00 |  | 1350,00
57 | Мерник каустический верт. Ст.3 V=200л | 142919000 | 11.76% | 12.2007 | 1,0 | 450,00 | 450,00 |  | 450,00
1 | 2 | 3 |  | 4 | 5 | 6 | 7 | 8 | 9 | 10
69 | Мерник каустический верт. Ст.3 V=160л | 142919000 | 11.76% | 12.2007 | 1,0 | 450,00 | 450,00 |  | 450,00
3 | Емкость V=10м3 | 42905 | 6.3% | 12,1983 | 1,0 | 38709,41 | 20896,62 | 203,22 | 21099,84 | 17609,57